## Wertetabelle BSA
Bauschuttaufbereitungsanlagen (BSA)
Datenquelle | Erhebung bei Betrieben
Datenumfang | Materialbuchhaltung von insgesamt 29 Aargauer Bauschuttaufbereitungsanlagen (Stand 2023)
Materialbuchhaltung beinhaltet die angenommenen mineralischen Bauabfälle:
Betonabbruch
Mischabbruch
Strassenaufbruch
Ausbauasphalt
Diverses (vorwiegend Ziegel)
Abteilung für Umwelt Aargau, 2024
| Materialeingang in Tonnen |  |  |  |  | Materialausgang in Tonnen
Jahr | Betonabbruch | Mischabbruch | Strassenaufbruch | Ausbauasphalt | Diverses Eingang | Asphaltgranulat | RC-Kiessand P | RC-Kiessand A | RC-Kiessand B | Betongranulat | Mischabbruchgranulat | Koffermaterial | Diverses Ausgang
2023 | 246737 | 130966 | 93602 | 233994 | 4808 | 160821 | 32330 | 12920 | 233156 | 144904 | 123262 | 0 | 6140
2022 | 253128.32 | 147083.99 | 94520.08 | 174998.65 | 7395 | 165061.49 | 0 | 29549 | 287608.75 | 129663.42 | 146771 | 0 | 4148
2021 | 292386 | 132641 | 92351 | 164565 | 8980 | 122319 | 0 | 38932 | 313513 | 163952 | 119618 | 0 | 6524
2020 | 289583.3 | 116394.8 | 77913 | 223293.1 | 6237.4 | 157492 | 0 | 53914 | 290035.9 | 174568.2 | 105105 | 1838 | 4225
2019 | 255113 | 94224 | 141015 | 175902 | 4791 | 125607 | 0 | 142491 | 221224 | 174039 | 112286 | 0 | 0
2018 | 327104 | 97116.12 | 95798 | 200164 | 7386 | 124415 | 21296 | 113345 | 224926.42 | 164849 | 124531 | 0 | 4243
2017 | 325700.23 | 99301 | 73035 | 154216 | 12081 | 97977 | 0 | 124926 | 260201 | 156320.23 | 95627 | 0 | 686
2016 | 278356 | 117893 | 38124 | 147128 | 20725 | 91154 | 2680 | 103148 | 201352 | 138238 | 87484 | 0 | 850
2015 | 273919 | 119512 | 57736 | 156151 | 16119 | 104593 | 4358 | 94291 | 174969 | 161457 | 77834 | 0 | 8343
2014 | 243279 | 100232 | 57092 | 148485 | 10353 | 68583 | 0 | 134883 | 150854 | 131481 | 68052 | 31278 | 999
2013 | 200988 | 106858 | 43200 | 144319 | 42224 | 64227.2 | 0 | 120802 | 132574 | 141407.2 | 73230 | 10657 | 16692
2012 | 214485 | 85751 | 45515 | 130838 | 955 | 52119 | 0 | 116358 | 76659 | 137400 | 57418 | 0 | 2417
2011 | 245144 | 71411 | 55469 | 99518 | 13904 | 83682 | 0 | 133005 | 71233 | 163491 | 81780 | 0 | 2773
2010 | 202204 | 70325 | 56699 | 134534 | 19164 | 40487 | 3732 | 119655 | 51845 | 133838 | 73031.36 | 29283 | 2244
2009 | 143554 | 66299 | 41370 | 88558 | 26635 | 23621 | 0 | 83687 | 60212 | 87636 | 40537 | 38163 | 30330
2008 | 123733 | 57772 | 47788.5 | 92845 | 12090 | 40854.17 | 7799 | 140470 | 54457 | 73877 | 58291.9 | 57443 | 4902
2007 | 133133 | 66240 | 57956 | 134574 | 37012 | 70841 | 10732 | 141323 | 97609 | 75273 | 62020 | 68000 | 5601
2006 | 147071 | 68433 | 59462 | 145413 | 12299 | 40805 | 5716 | 109471 | 39852 | 87074 | 120008 | 58489 | 967